## Full 1
FDY010 | m |  | Barana de vidre. Sistema "COMENZA".
Sistema de barana modular GlassFit SV-1501 Top "COMENZA", sense passamans, amb perfil de muntatge, model SV-1501, alumini anoditzat, capaç de suportar una força horitzontal uniformement repartida de 0,8 kN/m aplicada en la vora superior del vidre segons CTE DB SE-AE, d'altura màxima 70 cm, per a vidre laminar de seguretat, compost per dos llunes de 8 mm de gruix unides mitjançant dues làmines incolores de butiral de polivinil, de 0,38 mm d'espessor cadascuna. Sistema de muntatge Superior, de fixació mitjançant ancoratge a la cara superior de la biga de vora de forjat. Inclús ancoratge químic amb vareta roscada d'acer zincat per a fixació a la superfície suport.
Codi |  | Unitat |  | Descripció |  | Rendiment |  | Preu unitari | Import
1 |  |  |  | Materials
mt25dfc090a |  | m |  | Sistema de barana modular GlassFit SV-1501 Top "COMENZA", sense passamans, amb perfil de muntatge, model SV-1501, alumini anoditzat, capaç de suportar una força horitzontal uniformement repartida de 0,8 kN/m aplicada en la vora superior del vidre segons CTE DB SE-AE. Inclús accessoris, peces i cargols homologats. |  | 1 |  | 68.41 | 68.41
mt26aaq011b |  | U |  | Ancoratge químic amb vareta roscada d'acer zincat, de 10 mm de diàmetre, femella i volandera. |  | 4 |  | 1.14 | 4.56
mt21ves015f |  | m² |  | Vidre laminar de seguretat, compost per dues llunes de 8 mm d'espessor, unides mitjançant dues làmines incolores de butiral de polivinil, de 0,38 mm d'espessor cadascuna. Segons UNE-EN ISO 12543-2, UNE-EN 14449 i UNE-EN 12150-1 |  | 0.668 |  | 78 | 52.1
[6 empty] | Subtotal materials: |  |  | 125.07
2 |  |  |  | Mà d'obra
mo011 |  | h |  | Oficial 1ª muntador. |  | 0.659 |  | 29.34 | 19.34
mo080 |  | h |  | Ajudant muntador. |  | 1.319 |  | 25.28 | 33.34
[6 empty] | Subtotal mà d'obra: |  |  | 52.68
3 |  |  |  | Costos directes complementaris
|  | % |  | Costos directes complementaris |  | 2 |  | 177.75 | 3.56
Cost de manteniment decennal: 39,89€ en els primers 10 anys. | [5 empty] | Costos directes (1+2+3): |  |  | 181.31
Referència i títol de la norma |  |  |  |  | Aplicabilitat(a) |  | Obligatorietat(b) |  | Sistema(c)
EN 14449:2005 |  |  |  |  | 132006 |  | 132007 |  | 1/3/4
Vidrio para la edificación. Vidrio laminado y vidrio laminado de seguridad. Evaluación de la conformidad.
EN 14449:2005/AC:2005 |  |  |  |  | 162006 |  | 162006
(a) Data d'aplicabilitat de la norma harmonitzada
(b) Data en què finalitza el període de coexistència
(c) Sistema d'avaluació i verificació de la constància de les prestacions