## Full 1
QDD100 | m² |  | Zona tècnica en coberta plana no transitable, no ventilada, Deck. Impermeabilització amb làmines asfàltiques.
Passadís tècnic de vianants en coberta plana no transitable, no ventilada, Deck amb fixació mecànica, tipus convencional, pendent del 1% al 15%. SUPORT BASE: perfil nervat autoportant de xapa d'acer galvanitzat S 280 de 0,7 mm d'espessor, acabat llis, amb 3 nervis de 50 mm d'altura separats 260 mm; AÏLLAMENT TÈRMIC: panell rígid de llana de roca soldable Hardrock Multifix "ROCKWOOL"; IMPERMEABILITZACIÓ: tipus monocapa, no adherida, formada per una làmina de betum modificat amb elastòmer SBS, LBM(SBS)-50/G-FM; FIXACIONS MECÀNIQUES: cargols d'acer de 6 mm de diàmetre i 180 mm de longitud, amb tractament anticorrosió, tac i volandera de repartiment de 40x40 mm (3 u/m²) i CAPA DE PROTECCIÓ: làmina de betum modificat amb elastòmer SBS, LBM(SBS)-50/G-FP, amb armadura de feltre de polièster reforçat i estabilitzat de 150 g/m², amb autoprotecció mineral de color gris, totalment adherida a la impermeabilització amb bufador. El preu no inclou l'execució i el segellat dels junts ni l'execució d'acabats en les trobades amb paraments i desaigües.
Codi |  | Unitat |  | Descripció |  | Rendiment |  | Preu unitari | Import
1 |  |  |  | Materials
mt13ccg200ac |  | m² |  | Perfil nervat autoportant de xapa d'acer galvanitzat S 280 de 0,7 mm d'espessor, acabat llis, amb 3 nervis de 50 mm d'altura separats 260 mm, inèrcia 18 cm4 i massa superficial 5,5 kg/m², segons UNE-EN 14782. |  | 1.1 |  | 8.34 | 9.17
mt16lrw021gg |  | m² |  | Panell rígid de llana de roca soldable Hardrock Multifix "ROCKWOOL", segons UNE-EN 13162, de doble densitat (230 kg/m³ en la capa superior i 150 kg/m³ en la capa inferior), revestit per la cara superior amb un teixit de vidre blanc, de 40 mm d'espessor, resistència tèrmica 0,95 m²K/W, conductivitat tèrmica 0,041 W/(mK), Euroclasse A2-s1, d0 de reacció al foc segons UNE-EN 13501-1, calor específic 840 J/kgK i factor de resistència a la difusió del vapor d'aigua 1. |  | 1.05 |  | 31.3 | 32.87
mt16aab010 |  | U |  | Fixació mecànica dels panells aïllants a la xapa metàl·lica (cobertes deck). |  | 1 |  | 0.16 | 0.16
mt14lga010ia |  | m² |  | Làmina de betum modificat amb elastòmer SBS, LBM(SBS)-50/G-FM, de 4 mm d'espessor, massa nominal 5 kg/m², amb armadura de feltre de polièster reforçat i estabilitzat de 150 g/m², amb autoprotecció mineral de color gris. Segons UNE-EN 13707. |  | 1.1 |  | 7.62 | 8.38
mt14lga100i |  | U |  | Cargol d'acer de 6 mm de diàmetre i 180 mm de longitud, amb tractament anticorrosió, tac i volandera de repartiment de 40x40 mm. |  | 3 |  | 0.28 | 0.84
mt14lga010qa |  | m² |  | Làmina de betum modificat amb elastòmer SBS, LBM(SBS)-50/G-FP, de 3,5 mm d'espessor, massa nominal 5 kg/m², amb armadura de feltre de polièster reforçat i estabilitzat de 150 g/m², amb autoprotecció mineral de color gris. Segons UNE-EN 13707. |  | 1 |  | 7.55 | 7.55
[6 empty] | Subtotal materials: |  |  | 58.97
2 |  |  |  | Mà d'obra
mo051 |  | h |  | Oficial 1ª muntador de tancaments industrials. |  | 0.18 |  | 29.34 | 5.28
mo098 |  | h |  | Ajudant muntador de tancaments industrials. |  | 0.18 |  | 25.28 | 4.55
mo054 |  | h |  | Oficial 1ª muntador d'aïllaments. |  | 0.06 |  | 29.34 | 1.76
mo101 |  | h |  | Ajudant muntador d'aïllaments. |  | 0.06 |  | 25.28 | 1.52
mo029 |  | h |  | Oficial 1ª aplicador de làmines impermeabilitzants. |  | 0.204 |  | 28.42 | 5.8
mo067 |  | h |  | Ajudant aplicador de làmines impermeabilitzants. |  | 0.204 |  | 25.28 | 5.16
[6 empty] | Subtotal mà d'obra: |  |  | 24.07
3 |  |  |  | Costos directes complementaris
|  | % |  | Costos directes complementaris |  | 2 |  | 83.04 | 1.66
Cost de manteniment decennal: 31,85€ en els primers 10 anys. | [5 empty] | Costos directes (1+2+3): |  |  | 84.7
Referència i títol de la norma |  |  |  |  | Aplicabilitat(a) |  | Obligatorietat(b) |  | Sistema(c)
EN 14782:2006 |  |  |  |  | 1112010 |  | 1112010 |  | 3/4
Láminas de metal autoportantes para cubiertas y revestimiento de paredes.
EN 13162:2012+A1:2015 |  |  |  |  | 1072020 |  | 1072020 |  | 1/3/4
Productos aislantes térmicos para aplicaciones en la edificación. Productos manufacturados de lana mineral (MW). Especificación.
EN 13707:2004+A2:2009 |  |  |  |  | 142010 |  | 1102010 |  | 1/2+/3/4
Láminas flexibles para la impermeabilización. Láminas bituminosas con armadura para impermeabilización de cubiertas. Definiciones y características.
(a) Data d'aplicabilitat de la norma harmonitzada
(b) Data en què finalitza el període de coexistència
(c) Sistema d'avaluació i verificació de la constància de les prestacions