## Full 1
NAF020 | m² | Aïllament tèrmic per l'interior del full exterior, en façana de doble full de fàbrica per revestir.
Aïllament tèrmic per l'interior del full exterior, en façana de doble full de fàbrica per revestir, amb panell rígid de poliestirè expandit, de superfície llisa i mecanitzat lateral recte, de 30 mm d'espessor, resistència tèrmica 1,05 m²K/W, conductivitat tèrmica 0,029 W/(mK). Col·locació en obra: a topall, amb paletades d'adhesiu cimentós.
Codi |  | Unitat | Descripció |  | Rendiment |  | Preu unitari |  | Import
1 |  |  | Materials
mt16aaa040b |  | kg | Adhesiu cimentós per a fixació de panells aïllants, en paraments verticals. |  | 1 |  | 0.45 |  | 0.45
mt16pel010aael |  | m² | Panell rígid de poliestirè expandit, segons UNE-EN 13163, de superfície llisa i mecanitzat lateral recte, de 30 mm d'espessor, resistència tèrmica 1,05 m²K/W, conductivitat tèrmica 0,029 W/(mK), Euroclasse E de reacció al foc segons UNE-EN 13501-1, amb codi de designació EPS-EN 13163-L3-W3-T2-S5-P10-BS250-TR200-DS(N)2-CS(10)150. |  | 1.05 |  | 5.28 |  | 5.54
mt16aaa030 |  | m | Cinta autoadhesiva per closa de juntes. |  | 0.44 |  | 0.3 |  | 0.13
[5 empty] | Subtotal materials: |  |  |  | 6.12
2 |  |  | Mà d'obra
mo054 |  | h | Oficial 1ª muntador d'aïllaments. |  | 0.192 |  | 29.34 |  | 5.63
mo101 |  | h | Ajudant muntador d'aïllaments. |  | 0.192 |  | 25.28 |  | 4.85
[5 empty] | Subtotal mà d'obra: |  |  |  | 10.48
3 |  |  | Costos directes complementaris
|  | % | Costos directes complementaris |  | 2 |  | 16.6 |  | 0.33
Cost de manteniment decennal: 0,34€ en els primers 10 anys. |  |  |  |  | Costos directes (1+2+3): |  |  |  | 16.93
Referència i títol de la norma |  |  |  | Aplicabilitat(a) |  | Obligatorietat(b) |  | Sistema(c)
EN 13163:2012+A1:2015 |  |  |  | 1072020 |  | 1072020 |  | 1/3/4
Productos aislantes térmicos para aplicaciones en la edificación. Productos manufacturados de poliestireno expandido (EPS). Especificación.
(a) Data d'aplicabilitat de la norma harmonitzada
(b) Data en què finalitza el període de coexistència
(c) Sistema d'avaluació i verificació de la constància de les prestacions