## Full 1
NAS010 | m² |  | Aïllament tèrmic per l'exterior en façana per a sistemes ETICS.
Aïllament tèrmic per l'exterior en façana per a sistemes ETICS, format per panell rígid de poliestirè expandit, segons UNE-EN 13163, de superfície llisa i mecanitzat lateral recte, de color blanc, de 160 mm d'espessor, amb resistència a l'envelliment i permeable al vapor d'aigua, resistència tèrmica 4,21 m²K/W, conductivitat tèrmica 0,038 W/(mK), col·locat a topall i fixat amb morter adhesiu i fixacions mecàniques. El preu no inclou la capa de regularització ni la capa d'acabat.
Codi |  | Unitat |  | Descripció |  | Rendiment |  | Preu unitari | Import
1 |  |  |  | Materials
mt16aaa010 |  | kg |  | Morter adhesiu per fixació de materials aïllants. |  | 4 |  | 0.19 | 0.76
mt16pep010al |  | m² |  | Panell rígid de poliestirè expandit, segons UNE-EN 13163, de superfície llisa i mecanitzat lateral recte, de color blanc, de 160 mm d'espessor, amb resistència a l'envelliment i permeable al vapor d'aigua, resistència tèrmica 4,21 m²K/W, conductivitat tèrmica 0,038 W/(mK), Euroclasse E de reacció al foc segons UNE-EN 13501-1. |  | 1.05 |  | 24.62 | 25.85
mt16aaa021a |  | U |  | Tac d'expansió i clau de polipropilè, amb cèrcol d'estanquitat, per a fixació mecànica de panells aïllants. |  | 6 |  | 0.08 | 0.48
[6 empty] | Subtotal materials: |  |  | 27.09
2 |  |  |  | Mà d'obra
mo054 |  | h |  | Oficial 1ª muntador d'aïllaments. |  | 0.12 |  | 29.34 | 3.52
mo101 |  | h |  | Ajudant muntador d'aïllaments. |  | 0.12 |  | 25.28 | 3.03
[6 empty] | Subtotal mà d'obra: |  |  | 6.55
3 |  |  |  | Costos directes complementaris
|  | % |  | Costos directes complementaris |  | 2 |  | 33.64 | 0.67
Cost de manteniment decennal: 0,69€ en els primers 10 anys. | [5 empty] | Costos directes (1+2+3): |  |  | 34.31
Referència i títol de la norma |  |  |  |  | Aplicabilitat(a) |  | Obligatorietat(b) |  | Sistema(c)
EN 13163:2012+A1:2015 |  |  |  |  | 1072020 |  | 1072020 |  | 1/3/4
Productos aislantes térmicos para aplicaciones en la edificación. Productos manufacturados de poliestireno expandido (EPS). Especificación.
(a) Data d'aplicabilitat de la norma harmonitzada
(b) Data en què finalitza el període de coexistència
(c) Sistema d'avaluació i verificació de la constància de les prestacions