## Full 1
RRN002 | m² |  | Extradossat autoportant de plaques de guix natural (GRG).
Extradossat autoportant travat, de 64 mm de gruix total, amb nivell de qualitat de l'acabat Q2, format per placa de guix natural (GRG) tipus amb resistència al foc i amb baixa absorció superficial d'aigua de 15 mm d'espessor, cargolada directament a una estructura autoportant d'acer galvanitzat formada per canals horitzontals, sòlidament fixats al terra i al sostre i muntants verticals de 49 mm i 0,6 mm d'espessor amb una modulació de 400 mm i amb disposició normal "N", muntats sobre canals i fixats al parament vertical. Inclús banda desolidaritzadora; fixacions per a l'ancoratge dels perfils metàl·lics; cargols per a la fixació de les plaques i pasta de segellament. El preu inclou la resolució de trobades i punts singulars, però no inclou l'aïllament a col·locar entre les plaques i el parament.
Codi |  | Unitat |  | Descripció |  | Rendiment |  | Preu unitari | Import
1 |  |  |  | Materials
mt12pna080b |  | m |  | Banda estanca autoadhesiva, d'escuma de polietilè reticulat de cel·les tancades, de 50 mm d'amplada; per a l'estanquitat de la base i l'aïllament acústic del perímetre en envans i extradossats de plaques. |  | 0.8 |  | 0.26 | 0.21
mt12pna050a |  | m |  | Canal, de perfil d'acer galvanitzat Z1 (Z140), fabricat mitjançant laminació en fred, 50x35 mm de secció i 0,6 mm de gruix, segons UNE-EN 14195. |  | 0.8 |  | 1.69 | 1.35
mt12pna060a |  | m |  | Muntant, de perfil d'acer galvanitzat Z1 (Z140), fabricat mitjançant laminació en fred, 49x50 mm de secció i 0,6 mm de gruix, segons UNE-EN 14195. |  | 3 |  | 2.29 | 6.87
mt12pna010fI |  | m² |  | Placa de guix natural (GRG), sense cartró, amb resistència al foc i amb baixa absorció superficial d'aigua / UNE-EN 13815 - 600 / 1200 / 15 / amb les vores longitudinals desiguals, formada per una ànima de guix d'origen natural reforçada per la inclusió en la massa de fibra de vidre; Euroclasse A1 de reacció al foc, segons UNE-EN 13501-1. |  | 1.02 |  | 11.12 | 11.34
mt12pna020b |  | U |  | Cargol autoperforant, amb cap de trompeta, de 25 mm de longitud, per a instal·lació de plaques de guix natural (GRG) sobre perfils de gruix inferior a 6 mm. |  | 18 |  | 0.02 | 0.36
mt12pna025a |  | U |  | Fixació composta per tac i cargol de cap aixamfranat, de 5x30 mm. |  | 2 |  | 0.08 | 0.16
mt12pna030bp |  | kg |  | Pasta de segellament, d'enduriment normal (60 minuts), amb additiu hidròfug; per a aplicació manual o mecànica sense cinta de segellament. |  | 0.11 |  | 2.17 | 0.24
mt12pna040b |  | U |  | Cartutx de 300 cm³ de massilla monocomponent; per al segellat de trobades perimetrals. |  | 0.033 |  | 4.06 | 0.13
[6 empty] | Subtotal materials: |  |  | 20.66
2 |  |  |  | Mà d'obra
mo053 |  | h |  | Oficial 1ª muntador de prefabricats interiors. |  | 0.443 |  | 29.34 | 13
mo100 |  | h |  | Ajudant muntador de prefabricats interiors. |  | 0.443 |  | 25.28 | 11.2
[6 empty] | Subtotal mà d'obra: |  |  | 24.2
3 |  |  |  | Costos directes complementaris
|  | % |  | Costos directes complementaris |  | 2 |  | 44.86 | 0.9
Cost de manteniment decennal: 5,03€ en els primers 10 anys. | [5 empty] | Costos directes (1+2+3): |  |  | 45.76
Referència i títol de la norma |  |  |  |  | Aplicabilitat(a) |  | Obligatorietat(b) |  | Sistema(c)
EN 14195:2005 |  |  |  |  | 112006 |  | 112007 |  | 3/4
Perfilería metálica para particiones, muros y techos en placas de yeso laminado. Definiciones requisitos y métodos de ensayo
EN 14195:2005/AC:2006 |  |  |  |  | 112007 |  | 112007
EN 13815:2006 |  |  |  |  | 162007 |  | 162008 |  | 1/3/4
Productos en staff (yeso fibroso). Definiciones, especificaciones y métodos de ensayo.
(a) Data d'aplicabilitat de la norma harmonitzada
(b) Data en què finalitza el període de coexistència
(c) Sistema d'avaluació i verificació de la constància de les prestacions