## Full 1
RSI250 | m² |  | Revestiment de paviment industrial o decoratiu, sistema Mapefloor 32 "MAPEI SPAIN".
Revestiment de paviment industrial o decoratiu, de 3 mm d'espessor, realitzat sobre base de formigó endurit, amb el sistema Mapefloor 32 "MAPEI SPAIN", apte per a magatzems, mitjançant l'aplicació successiva de: emprimació bicomponent a base de resina epoxi, Primer SN "MAPEI SPAIN" (0,58 kg/m²), mesclada amb sorra de quars Quarzo 0,5, "MAPEI SPAIN" (0,12 kg/m²), espolsada superficialment amb sorra de quars Quarzo 0,5, "MAPEI SPAIN" (3 kg/m²); capa base composta per una mescla de morter bicomponent, Mapefloor I 300 SL "MAPEI SPAIN", a base de resines epoxi, incolor (0,84 kg/m²), pigment en pasta Mapecolor Paste "MAPEI SPAIN", del mateix color que la capa d'acabat (0,06 kg/m²) i sorra de quars Quarzo 0,5, "MAPEI SPAIN" (0,34 kg/m²), espolsada superficialment amb sorra de quars Quarzo 0,5, "MAPEI SPAIN" (3 kg/m²); i capa d'acabat composta per una mescla de morter bicomponent, Mapefloor I 300 SL "MAPEI SPAIN", a base de resines epoxi, incolor (0,58 kg/m²), pigment en pasta, Mapecolor Paste "MAPEI SPAIN", color RAL 1001 (0,04 kg/m²) i sorra de quars Quarzo 0,25, "MAPEI SPAIN" (0,03 kg/m²). El preu no inclou la superfície suport ni l'execució i el segellat dels junts.
Codi |  | Unitat |  | Descripció |  | Rendiment |  | Preu unitari | Import
1 |  |  |  | Materials
mt47adm010a |  | kg |  | Emprimació bicomponent a base de resina epoxi, Primer SN "MAPEI SPAIN". |  | 0.58 |  | 10.69 | 6.2
mt01adm010b |  | kg |  | Sorra de quars Quarzo 0,5, "MAPEI SPAIN", de 0,50 mm de diàmetre. |  | 6.46 |  | 0.88 | 5.68
mt47adm020a |  | kg |  | Morter bicomponent, Mapefloor I 300 SL "MAPEI SPAIN", a base de resines epoxi, incolor, segons UNE-EN 13813. |  | 1.42 |  | 15.48 | 21.98
mt47adm005a |  | kg |  | Pigment en pasta, Mapecolor Paste "MAPEI SPAIN", color RAL 1001, per mesclar amb revestiments elàstics a base de resina epoxi. |  | 0.1 |  | 26.31 | 2.63
mt01adm010a |  | kg |  | Sorra de quars Quarzo 0,25, "MAPEI SPAIN", de 0,25 mm de diàmetre. |  | 0.03 |  | 0.71 | 0.02
[6 empty] | Subtotal materials: |  |  | 36.51
2 |  |  |  | Mà d'obra
mo121 |  | h |  | Oficial 1ª aplicador de paviments industrials. |  | 0.48 |  | 28.42 | 13.64
mo122 |  | h |  | Ajudant aplicador de paviments industrials. |  | 0.48 |  | 25.28 | 12.13
[6 empty] | Subtotal mà d'obra: |  |  | 25.77
3 |  |  |  | Costos directes complementaris
|  | % |  | Costos directes complementaris |  | 2 |  | 62.28 | 1.25
[6 empty] | Costos directes (1+2+3): |  |  | 63.53
Referència i títol de la norma |  |  |  |  | Aplicabilitat(a) |  | Obligatorietat(b) |  | Sistema(c)
EN 13813:2002 |  |  |  |  | 182003 |  | 182004 |  | 1/3/4
Mortero para recrecidos y acabados de suelos. Propiedades y requisitos.
(a) Data d'aplicabilitat de la norma harmonitzada
(b) Data en què finalitza el període de coexistència
(c) Sistema d'avaluació i verificació de la constància de les prestacions