## Full 1
NAJ011 | m² |  | Aïllament tèrmic de fronts de forjat i pilars en façana, amb poliestirè expandit.
Aïllament tèrmic de fronts de forjat i pilars embeguts en el gruix de la façana, format per panell rígid de poliestirè expandit, de superfície llisa i mecanitzat lateral recte, de 10 mm d'espessor i 30 mm d'amplada, resistència tèrmica 0,65 m²K/W, conductivitat tèrmica 0,032 W/(mK), col·locat a topall i fixat amb morter adhesiu i fixacions mecàniques a l'estructura desencofrada.
Codi |  | Unitat |  | Descripció |  | Rendiment |  | Preu unitari |  | Import
1 |  |  |  | Materials
mt16pel030a |  | m² |  | Panell rígid de poliestirè expandit, segons UNE-EN 13163, de superfície llisa i mecanitzat lateral recte, de 10 mm d'espessor i 300 mm d'amplada, resistència tèrmica 0,65 m²K/W, conductivitat tèrmica 0,032 W/(mK), Euroclasse E de reacció al foc segons UNE-EN 13501-1, amb codi de designació EPS-EN 13163-L3-W3-T2-S5-P10-BS100-DS(N)2-CS(10)60. |  | 1.05 |  | 1.65 |  | 1.73
mt16aaa010 |  | kg |  | Morter adhesiu per fixació de materials aïllants. |  | 9 |  | 0.19 |  | 1.71
mt16aaa021a |  | U |  | Tac d'expansió i clau de polipropilè, amb cèrcol d'estanquitat, per a fixació mecànica de panells aïllants. |  | 15 |  | 0.08 |  | 1.2
[6 empty] | Subtotal materials: |  |  |  | 4.64
2 |  |  |  | Mà d'obra
mo054 |  | h |  | Oficial 1ª muntador d'aïllaments. |  | 0.197 |  | 29.34 |  | 5.78
mo101 |  | h |  | Ajudant muntador d'aïllaments. |  | 0.197 |  | 25.28 |  | 4.98
[6 empty] | Subtotal mà d'obra: |  |  |  | 10.76
3 |  |  |  | Costos directes complementaris
|  | % |  | Costos directes complementaris |  | 2 |  | 15.4 |  | 0.31
Cost de manteniment decennal: 1,42€ en els primers 10 anys. | [5 empty] | Costos directes (1+2+3): |  |  |  | 15.71
Referència i títol de la norma |  |  |  |  | Aplicabilitat(a) |  | Obligatorietat(b) |  | Sistema(c)
EN 13163:2012+A1:2015 |  |  |  |  | 1072020 |  | 1072020 |  | 1/3/4
Productos aislantes térmicos para aplicaciones en la edificación. Productos manufacturados de poliestireno expandido (EPS). Especificación.
(a) Data d'aplicabilitat de la norma harmonitzada
(b) Data en què finalitza el període de coexistència
(c) Sistema d'avaluació i verificació de la constància de les prestacions