## Full 1
NAN020 | m² |  | Aïllament tèrmic per l'exterior de cobertes inclinades, sobre suport continu de formigó.
Aïllament tèrmic per l'exterior de cobertes inclinades, sobre suport continu de formigó, format per: panell de llana mineral hidròfob, no revestit, aglomerat amb resines, imputrescible, d'alta resistència a compressió (50 kPa), de 40 mm d'espessor, segons UNE-EN 13162, resistència tèrmica 1,1 m²K/W, conductivitat tèrmica 0,036 W/(mK). Col·locació en obra: a topall, amb fixacions mecàniques.
Codi |  | Unitat |  | Descripció |  | Rendiment |  | Preu unitari | Import
1 |  |  |  | Materials
mt16lra080cl |  | m² |  | Panell de llana mineral hidròfob, no revestit, aglomerat amb resines, imputrescible, d'alta resistència a compressió (50 kPa), de 40 mm d'espessor, segons UNE-EN 13162, resistència tèrmica 1,1 m²K/W, conductivitat tèrmica 0,036 W/(mK), Euroclasse A1 de reacció al foc segons UNE-EN 13501-1 i factor de resistència a la difusió del vapor d'aigua 1,5, amb codi de designació MW-EN 13162-T5-DS(TH)-CS(10)30-WS-WL(P)-TR10-PL(5)500, d'aplicació com aïllant tèrmic i acústic en cobertes Deck. |  | 1.05 |  | 12.79 | 13.43
mt16aaa020ag |  | U |  | Fixació mecànica per plafons aïllants de llana mineral, col·locats directament sobre la superfície suport. |  | 3 |  | 0.2 | 0.6
[6 empty] | Subtotal materials: |  |  | 14.03
2 |  |  |  | Mà d'obra
mo054 |  | h |  | Oficial 1ª muntador d'aïllaments. |  | 0.098 |  | 29.34 | 2.88
mo101 |  | h |  | Ajudant muntador d'aïllaments. |  | 0.098 |  | 25.28 | 2.48
[6 empty] | Subtotal mà d'obra: |  |  | 5.36
3 |  |  |  | Costos directes complementaris
|  | % |  | Costos directes complementaris |  | 2 |  | 19.39 | 0.39
Cost de manteniment decennal: 0,40€ en els primers 10 anys. | [5 empty] | Costos directes (1+2+3): |  |  | 19.78
Referència i títol de la norma |  |  |  |  | Aplicabilitat(a) |  | Obligatorietat(b) |  | Sistema(c)
EN 13162:2012+A1:2015 |  |  |  |  | 1072020 |  | 1072020 |  | 1/3/4
Productos aislantes térmicos para aplicaciones en la edificación. Productos manufacturados de lana mineral (MW). Especificación.
(a) Data d'aplicabilitat de la norma harmonitzada
(b) Data en què finalitza el període de coexistència
(c) Sistema d'avaluació i verificació de la constància de les prestacions